## Full 1
NIN005 | m² |  | Làmina per a impermeabilització i desolidarització sota terra ceràmic o de pedra natural.
Geomembrana, Acu Dry200 "REVESTECH", de 2,2 mm d'espessor i 1,1 kg/m² de pes, per a impermeabilització i desolidarització sota terra ceràmic o de pedra natural (no inclòs en aquest preu).
Codi |  | Unitat |  | Descripció |  | Rendiment |  | Preu unitari | Import
1 |  |  |  | Materials
mt09mcr250a |  | kg |  | Adhesiu cimentós millorat, C2 E, amb temps obert ampliat, segons UNE-EN 12004, per a la fixació de geomembranes, compost per ciments especials, àrids seleccionats i resines sintètiques. |  | 2 |  | 0.7 | 1.4
mt15rev130d |  | m² |  | Geomembrana, Acu Dry200 "REVESTECH", de 2,2 mm d'espessor i 1,1 kg/m² de pes, formada per 4 capes diferents, que compleixen la funció de desolidarització, impermeabilització, aïllament acústic a soroll d'impacte i compensació de la pressió del vapor d'aigua del suport; proporcionant una reducció del nivell global de pressió de soroll d'impactes de 10 dB, segons UNE-EN ISO 717-2, subministrada en rotllos. |  | 1.05 |  | 15.44 | 16.21
mt15rev170b |  | kg |  | Adhesiu, Seal Plus "REVESTECH", color marró, per la closa de juntes. |  | 0.183 |  | 15.98 | 2.92
mt15rev040g |  | m |  | Banda de reforç per a làmina impermeabilitzant flexible tipus EVAC, Banda Dry80 30 "REVESTECH", de 290 mm d'amplada, composta d'una doble fulla de poliolefina termoplàstica amb acetat de vinil etilè, amb ambdues cares revestides de fibres de polièster no teixides, de 0,8 mm d'espessor i 600 g/m². |  | 0.25 |  | 5.37 | 1.34
mt15rev058d |  | m |  | Banda de reforç per a làmina impermeabilitzant flexible tipus EVAC, Dry50 Banda13x30 "REVESTECH", de 127 mm d'amplada, composta d'una doble fulla de poliolefina termoplàstica amb acetat de vinil etilè, amb ambdues cares revestides de fibres de polièster no teixides, de 0,52 mm d'espessor i 335 g/m². |  | 0.25 |  | 2.95 | 0.74
[6 empty] | Subtotal materials: |  |  | 22.61
2 |  |  |  | Mà d'obra
mo029 |  | h |  | Oficial 1ª aplicador de làmines impermeabilitzants. |  | 0.078 |  | 23.78 | 1.85
mo067 |  | h |  | Ajudant aplicador de làmines impermeabilitzants. |  | 0.078 |  | 21.14 | 1.65
[6 empty] | Subtotal mà d'obra: |  |  | 3.5
3 |  |  |  | Costos directes complementaris
|  | % |  | Costos directes complementaris |  | 2 |  | 26.11 | 0.52
Cost de manteniment decennal: 0,53€ en els primers 10 anys. | [5 empty] | Costos directes (1+2+3): |  |  | 26.63
Referència norma UNE i Títol de la norma transposició de norma harmonitzada |  |  |  |  | Aplicabilitat(a) |  | Obligatorietat(b) |  | Sistema(c)
UNE-EN 12004:2008/A1:2012 |  |  |  |  | 142013 |  | 172013 |  | 3
Adhesivos para baldosas cerámicas. Requisitos, evaluación de la conformidad, clasificación y designación.
(a) Data d'aplicabilitat de la norma harmonitzada i inici del període de coexistència
(b) Data final del període de coexistència / entrada en vigor marcat CE
(c) Sistema d'avaluació i verificació de la constància de les prestacions