## Full 1
QEA030 | m² |  | Coberta plana no transitable, ventilada, auto protegida, tipus convencional. Impermeabilització amb làmines de poliolefines, tipus monocapa.
Coberta plana no transitable, ventilada, auto protegida, tipus convencional, pendent del 1% al 15%. FORMACIÓ DE PENDENTS: tauler ceràmic buit encadellat de 80x25x3,5 cm amb capa de regularització de morter de ciment, industrial, M-5, de 3 cm d'espessor, acabat remolinat, sobre envans alleugerits de maó ceràmic buit de 29x14x9 cm, rebut amb morter de ciment, industrial, M-5, disposats cada 80 cm i amb 30 cm d'altura mitja, rematats superiorment amb mestres de morter de ciment, industrial, M-5; AÏLLAMENT TÈRMIC: feltre aïllant de llana mineral; IMPERMEABILITZACIÓ: tipus monocapa, adherida, formada per una làmina impermeabilitzant flexible tipus EVAC, Aludry 30 "REVESTECH", composta d'un doble full de poliolefina termoplàstica amb acetat de vinil etilè, revestida per una de les seves cares amb paper d'alumini i per l'altra cara amb fibres de polièster no teixides, de 0,8 mm d'espessor i 670 g/m², fixada al suport en tota la seva superfície mitjançant adhesiu cimentós millorat, deformable i tixòtrop C2 TE S1, junts amb banda de reforç autoadhesiva Alubanda Dry 10 "REVESTECH", i cavalcaments fixats amb adhesiu Biplus "REVESTECH". El preu no inclou l'execució i el segellat dels junts ni l'execució d'acabats en les trobades amb paraments i desaigües.
Codi |  | Unitat |  | Descripció |  | Rendiment |  | Preu unitari | Import
1 |  |  |  | Materials
mt04lcc010c |  | U |  | Maó ceràmic buit (totxana), per revestir, 29x14x9 cm, per a ús en fàbrica protegida (peça P), densitat 805 kg/m³, segons UNE-EN 771-1. |  | 8 |  | 0.16 | 1.28
mt08aaa010a |  | m³ |  | Aigua. |  | 0.014 |  | 1.5 | 0.02
mt09mif010ca |  | t |  | Morter industrial per a obra de paleta, de ciment, color gris, categoria M-5 (resistència a compressió 5 N/mm²), subministrat en sacs, segons UNE-EN 998-2. |  | 0.075 |  | 33.86 | 2.54
mt16pea020b |  | m² |  | Panell rígid de poliestirè expandit, segons UNE-EN 13163, mecanitzat lateral recte, de 20 mm d'espessor, resistència tèrmica 0,55 m²K/W, conductivitat tèrmica 0,036 W/(mK), per junta de dilatació. |  | 0.01 |  | 1.34 | 0.01
mt16lra040a |  | m² |  | Feltre aïllant de llana mineral, segons UNE-EN 13162, revestit per una de les seves cares amb un complex de paper kraft amb polietilè que actua com a barrera de vapor, de 80 mm d'espessor, resistència tèrmica 2 m²K/W, conductivitat tèrmica 0,042 W/(mK), Euroclasse F de reacció al foc segons UNE-EN 13501-1. |  | 1.2 |  | 5.63 | 6.76
mt04lvg020c |  | U |  | Tauler ceràmic buit encadellat, per revestir, 80x25x3 cm, amb les testes rectes, segons UNE 67041. |  | 5 |  | 0.39 | 1.95
mt09mcm060a |  | kg |  | Adhesiu cimentós millorat, C2 TE S1, segons UNE-EN 12004, deformable, amb lliscament reduït i temps obert ampliat, color gris, a base de ciment, àrids de granulometria fina, resines sintètiques i additius especials, amb propietats tixòtropes i de enduriment sense retracció. |  | 4 |  | 0.95 | 3.8
mt15rev220ib |  | m² |  | Làmina impermeabilitzant flexible tipus EVAC, Aludry 30 "REVESTECH", composta d'un doble full de poliolefina termoplàstica amb acetat de vinil etilè, revestida per una de les seves cares amb paper d'alumini i per l'altra cara amb fibres de polièster no teixides, de 0,8 mm d'espessor i 670 g/m², subministrada en rotllos de 1,5 m d'amplada i 30 m de longitud, segons UNE-EN 13956. |  | 1.1 |  | 14.22 | 15.64
mt15rev223b |  | kg |  | Adhesiu bicomponent, Biplus "REVESTECH", color beige, per la closa de juntes. |  | 0.05 |  | 16.31 | 0.82
mt15rev221h |  | m |  | Banda de reforç autoadhesiva d'alumini, Alubanda Dry 10 "REVESTECH", de 10 cm d'amplada, subministrada en rotllos de 10 m de longitud, per a làmina impermeabilitzant flexible tipus EVAC. |  | 0.1 |  | 3.95 | 0.4
[6 empty] | Subtotal materials: |  |  | 33.22
2 |  |  |  | Mà d'obra
mo020 |  | h |  | Oficial 1ª construcció. |  | 0.901 |  | 24.51 | 22.08
mo113 |  | h |  | Peó ordinari construcció. |  | 1.132 |  | 20.49 | 23.19
mo054 |  | h |  | Oficial 1ª muntador d'aïllaments. |  | 0.058 |  | 25.32 | 1.47
mo101 |  | h |  | Ajudant muntador d'aïllaments. |  | 0.058 |  | 21.77 | 1.26
mo029 |  | h |  | Oficial 1ª aplicador de làmines impermeabilitzants. |  | 0.116 |  | 24.51 | 2.84
mo067 |  | h |  | Ajudant aplicador de làmines impermeabilitzants. |  | 0.116 |  | 21.77 | 2.53
[6 empty] | Subtotal mà d'obra: |  |  | 53.37
3 |  |  |  | Costos directes complementaris
|  | % |  | Costos directes complementaris |  | 2 |  | 86.59 | 1.73
Cost de manteniment decennal: 29,15€ en els primers 10 anys. | [5 empty] | Costos directes (1+2+3): |  |  | 88.32
Referència norma UNE i Títol de la norma transposició de norma harmonitzada |  |  |  |  | Aplicabilitat(a) |  | Obligatorietat(b) |  | Sistema(c)
UNE-EN 771-1:2011/A1:2016 |  |  |  |  | 1062020 |  | 1062020 |  | 2+/4
Especificaciones de piezas para fábrica de albañilería. Parte 1: Piezas de arcilla cocida
UNE-EN 998-2:2012 |  |  |  |  | 162011 |  | 162012 |  | 2+/4
Especificaciones de los morteros para albañilería. Parte 2: Morteros para albañilería
UNE-EN 13163:2013/A1:2015 |  |  |  |  | 1072020 |  | 1072020 |  | 1/3/4
Productos aislantes térmicos para aplicaciones en la edificación. Productos manufacturados de poliestireno expandido (EPS). Especificación.
UNE-EN 13162:2013/A1:2015 |  |  |  |  | 1072020 |  | 1072020 |  | 1/3/4
Productos aislantes térmicos para aplicaciones en la edificación. Productos manufacturados de lana mineral (MW). Especificación.
UNE-EN 12004:2008/A1:2012 |  |  |  |  | 142013 |  | 172013 |  | 3
Adhesivos para baldosas cerámicas. Requisitos, evaluación de la conformidad, clasificación y designación.
UNE-EN 13956:2013 |  |  |  |  | 1102010 |  | 1102010 |  | 1/2+/3/4
Láminas f lexibles para impermeabilización. Láminas plásticas y de caucho para impermeabilización de cubier tas. Definiciones y características.
(a) Data d'aplicabilitat de la norma harmonitzada i inici del període de coexistència
(b) Data final del període de coexistència / entrada en vigor marcat CE
(c) Sistema d'avaluació i verificació de la constància de les prestacions